## Spanformdiagramme HME
Versuchsplan HME Spanformdiagramme |  |  |  |  | Kategorie 1 (schlecht) |  |  |  |  | Vorschub-Rechner
|  |  |  | Übergang 1 | schlechter Spanbruch; Wirr-Späne, Fließspäne, Mischspäne |  |  |  |  | Fn = | 0.3
Werkzeug | Kennametal CNMG 120408FP KC5010 |  |  |  | Kategorie 2 (mäßig) |  |  |  |  | Poti = | 195%
Maschine | NZX 1500 |  |  | Übergang 2 | mäßger Spanbruch; Mischspan |  |  |  |  | Fr = | 0.585
KSS | Öl, Überflutung |  |  |  | Kategorie 3 (gut) |  |  |  |  | Vorgehen Vorschubsteigerung:
KSS-TYP | Blaser Blasomill GT 22 |  |  |  | guter Spanbruch; kurze Späne, kurze Mischspäne, Bröckelspan |  |  |  |  | Start: | f = 0,1 mm
[5 empty] | Auskraglänge Werkstück: max 50 mm! 30mm bearbeiten |  |  |  |  | Vorschubsteigerung: | 0,01 mm
1. Spanformdiagramm - 1 - |  |  |  |  | Bilder vom Veruchsaufbau!
vc= 100 m/min |  | Späne als Beispiel sammeln
Für gegebene Schnitttiefe ap den Vorschub ermitteln, bei dem ein Unterscheid in der Spanform entsteht
| 12 | V01 | Späne? | 12 | V02 | Späne? | 27 | V03 | Späne? | 12 | V04 | Späne?
| U43 |  |  | U45 |  |  | U31 |  |  | GloBrasss
| ap | f bei Übergang 1 (Step 1) | f bei Übergang 2 (Step 2) | ap | f bei Übergang 1 | f bei Übergang 2 | ap | f bei Übergang 1 | f bei Übergang 2 | ap | f bei Übergang 1 | f bei Übergang 2
| 0.125 | 0.3 | 0.375 | 0.125 | 0.225 | 0.325 | 0.125 | 0.275 | 0.3 | 0.125 | 0.1 | 0.15
| 0.25 | 0.3 | 0.35 | 0.25 | 0.2 | 0.275 | 0.25 | 0.225 | 0.275 | 0.25 | 0.1 | 0.125
| 0.5 | 0.15 | 0.2 | 0.5 | 0.15 | 0.225 | 0.5 | 0.125 | 0.175 | 0.5 | 0.05 | 0.075
| 0.75 | 0.1 | 0.125 | 0.75 | 0.1 | 0.125 | 0.75 | 0.045 | 0.1 | 0.75 | 0.04 | 0.06
| 1 | 0.048 | 0.06 | 1 | 0.06 | 0.072 | 1 | 0.065 | 0.1 | 1 | 0.035 | 0.05
| 1.5 | 0.04 | 0.05 | 1.5 | 0.042 | 0.048 | 1.5 | 0.045 | 0.055 | 1.5 | 0.04 | 0.055
| 2 | 0.04 | 0.05 | 2 | 0.04 | 0.05 | 2 | 0.05 | 0.06 | 2 | 0.0375 | 0.07 | 0.045 | kurzzeitig bröckel
| 2.5 | 0.04 | 0.05 | 2.5 | 0.04 | 0.05 | 2.5 | 0.045 | 0.05 | 2.5 | 0.09 | 0.13
| 3 | 0.04 | 0.05 | 3 | 0.04 | 0.05 | 3 | 0.055 | 0.06 | 3 | 0.08 | 0.145